## Aula
Medição de força e deformação
l = | 160 | mm | DVL = | 0.061 | mV | V0 = | 2.5 | V
b = | 25 | mm | DVT = | 0.043 | mV | GF = | 2
h = | 5.4 | mm
1. Determinar sL, sT, eL, eT, n, E
| m (kg) | peso (N) | DVL (V) | DVT (V) | sL (MPa) | sT (MPa) | eL | eT | E (GPa) | n | eL
| 0 | 0 | 0 | 0 | 0 | 0 | 0 | 0 | 0 | 0 | 0
| 0.4985 | 4.8853 | 0.000139 | -4.4e-05 | 6.433317 | -0.002014586 | 0.0001124066 | -3.52e-05 | 57.85357 | 0.3165468 | 0.0001112
| 0.9954 | 9.75492 | 0.000281 | -9e-05 | 12.84599 | -0.004120744 | 0.0002244524 | -7.2e-05 | 57.14406 | 0.3202847 | 0.0002248
| 1.4938 | 14.63924 | 0.000425 | -0.000135 | 19.27801 | -0.006181116 | 0.0003368365 | -0.000108 | 56.70003 | 0.3176471 | 0.00034
[8 empty] | Média→ | 57.23256 | 0.3181595 | ←Média
-3.52e-05
-7.2e-05
-0.000108
2. Determinar sensibilidade e resolução para cada sistema
S = | 2.845271e-05 | (V/N)
| 2.880598e-05 | (V/N)
| 2.903156e-05 | (V/N)
| 2.876341e-05 | (V/N)
| Resolução = | 3.547591 | g
3. Determinar massa desconhecida carregada na barra
| DVL (medido) = | 7.3e-05 | V | (Não esqecer de retirar o offset)
m = | 258.9741 | g |  |  |  |  | (não esqecer qe a unidade SI de massa é o kg e não o g, e como estamos a trabalhar em V, q tb é SI, daí o 10^3)
Receita
Apontamentos de André D. Ferreira, 2013/2014
www.estudomec.info
𝜎=(𝑀_𝑧∙𝑦)/𝐼_𝑧 =(𝐹𝑙 ℎ/2)/((𝑏ℎ^3)/12) (1)
𝜖_𝑇=〖−𝜖〗_𝐿 𝜈 (2)
𝜖=𝜎/𝐸 (3)
As duas pontes não ficaram totalmente equilibradas. Este é o desiqilíbrio respetivo
Δ𝑉=𝑉_0/4 Δ𝑅/𝑅 (7)
Δ𝑅/𝑅=𝜖𝐺𝐹 (4)
(Δ𝑉_𝑇)/(Δ𝑉_𝐿 )=−𝜈 (6)
0. Tentou-se equilibrar as pontes (não foi conseguido, ficou um offset, portanto a cada valor medido tem de se tirar esses valores)
1. Determinação das variáveis pedidas (Nota: há vários caminhos igualmente corretos de calcular as variáveis. Todos vão dar ao mesmo. Aqui apresentam-se apenas alguns)
1.1 Carregou-se progressivamente a barra com massas. Dois extensometros em PM diferentes. Se só houvesse 1 PM o DV era devido à mistura da sL e sT...
1.2 Para cada peso, viu-se quanto valia DVL e DVT.
1.3 Determinou-se E
1.4 Determinou-se sL
1.5 Determinou-se, pela lei de Hooke, eL. (Também se podia ter determinado eL 1º e depois por Hooke, E)
1.6 Pela razão dos desiqilibrios das pontes dos extensometros L e T calculou-se n
1.7 Tendo n e eL determinou-se eT . eT também podia ter sido determinado pela eq. (5)
1.8 Com eT, usando a lei de Hooke, determinou-se sT.
2. Determinação da sensibilidade e resolução
2.1. A caraterística do sistema extensómetro+ponte+multímetro é dada pelo declive da reta da CC ou utilizando 2 pontos de cada vez (aqui usou-se 1 ponto + a origem --> dá o declive da reta que passa por lá)
2.2. A resolução do sistema L determina-se sabendo a sua sensibilidade e a resolução de saida (do multimetro)
2.3 Para o sistema T, ir-se-ia verificar qe como eT < eL => DVT < DVL => ST < SL => ResT < ResL
3. Determinação da massa
=
¯𝑆 =
𝑆=(Δ𝑉_(𝐿 𝑜𝑢 𝑇))/𝑃→𝑆_𝐿=(Δ𝑉_𝐿)/𝑃⟹𝑚=(Δ𝑉_𝐿)/〖𝑔𝑆〗_𝐿
𝜖=4Δ𝑉/(𝑉_0 𝐺𝐹) (5)
𝑆=𝑑𝑠/𝑑𝑒⟹𝑑𝑒=𝑟𝑒𝑠𝑜𝑙𝑢çã𝑜=𝑑𝑠/𝑆
Resolução do multímetro na escala usada = 0,001 V
ou tirar da CC do sistema (declive)
Extensómetro Longitudinal
Massa (g)
ou
Peso (N)
DR (W)
Ponte Medição A
Tensão (V)
diagrama de blocos do Sistema L
Extensómetro Transversal
Massa (g)
ou
Peso (N)
DR (W)
Ponte Medição B
Tensão (V)
diagrama de blocos do Sistema T
Calculado por (2)
eT tambem podia ter sido logo calculado por (5)
Calculados por (3)
Calculado por (5) este valor deve ser o mais correto pq se entrou diretamente com o valor do voltimetro, enqto o (3) entrou com medições da barra qe poderao conter algum erro (régua+paqímetro)
Calculadospor (1)

## Extra
4 extensómetros, montagem em meia ponte (os 2 longitudinais em braços adjacentes, colocados em faces opostas da barra e o mesmo para os transversais)
𝜖=2Δ𝑉/(𝑉_0 𝐺𝐹) (8)